## Cable specs
• Центральный силовой элемент стеклопластиковый пруток.
• Оптические волокна в модулях заполненных гелем
• Внешняя оболочка кабеля из HDPE
• Водоблокирующие нити
• Периферийный силовой элемент стеклонити
• Рипкорд
Информация
Количество волокон |  |  | 48
Конструкция |  |  | 8 x 6
Количество корделей |  |  | ­
Диаметр модуля, мм |  |  | 2,0
Диаметр кабеля, мм |  |  | 11.9
Даметр прутка, мм |  |  | 3,4
Вес (ориентировочный), кг/км |  |  | 129
Область применения
Этот тип кабеля используется для подвески на опорах линий связи, контактной сети железных дорог
Диапазоны температур: |  |  | °С | Транспортировка и хранение |  |  |  | Монтаж |  | Эксплуатация:
|  |  |  | -60 -> +70 |  |  |  | - 10 -> +40 |  | -60 -> +70
Минимальный радиус изгиба при монтаже и эксплуатации: 20 номинальных диаметров кабеля
Технические характеристики
Параметр |  |  |  |  | Стандарт испытаний |  | Значение
Стойкость к растягивающим усилиям |  |  |  |  | ГОСТ Р МЭК 794-1-Е1 |  | 6 кН
Стойкость к раздавливающим усилиям |  |  |  |  | ГОСТ 12182.6-80 |  | 400 Н/см
Стойкость к однократным ударам |  |  |  |  | ГОСТ Р МЭК 794-1-Е4 |  | 50 Дж
Стойкость к многократным ударам |  |  |  |  | ГОСТ Р МЭК 794-1-Е4 |  | 10 Дж
Стойкость к вибрационным нагрузкам |  |  |  |  | ГОСТ Р МЭК 68-2-6 |  | 10-200 Гц с ускорением
до 40 м/с2 (4 g)
Стойкость к изгибам |  |  |  |  | ГОСТ 12182.8-80 |  | 20 циклов изгибов на угол
±90° с радиусом равным 20
номинальных диаметров
Стойкость к перемотке |  |  |  |  | ГОСТ 12182.4-80 |  | 10 циклов с радиусом
равным 20 номинальным
диаметрам
Стойкость к осевым закручиваниям |  |  |  |  | ГОСТ 12182.7-80 |  | 10 циклов осевых
закручиваний на угол
±360° на длине 4 метра
Цвет волокон
4 |  |  |  |  | 6 |  |  |  | 8
Голубой | Желтый | Красный | Белый |  | Зеленый | Фиолетовый |  |  | Оранжевый | Серый
Цвет модулей
Голубой, Желтый, Красный, Белый, Зеленый, Фиолетовый, Оранжевый, Серый
Образец маркировки
название компании... Наименование кабелей….гггг = м =Ucom LLC=
Тип волокна
Оптическое волокно G.652.D. Corning Ultra
Поставка
Строительная длина кабелей, не менее: (4000 +/- 200)м.
Упаковка
Деревянные барабаны